## trhacka
ZJ řádek |  |  | ZJ sloupek |  |  | ZO řádek |  |  | ZO sloupek |  |  |  | Síla [N] | Tažnost [%]
[12 empty] | ZJ sloupek | 24.62 | 15.7875
Prodl. pri pretrhu (mm) | Síla pri pretrhu (N) | Tažnost [%] | Prodl. pri pretrhu (mm) | Síla pri pretrhu (N) | Tažnost [%] | Prodl. pri pretrhu (mm) | Síla pri pretrhu (N) | Tažnost [%] | Prodl. pri pretrhu (mm) | Síla pri pretrhu (N) | Tažnost [%] | ZJ řádek | 24.51 | 45.049
90.098 | 24.51 | 45.049 | 31.575 | 24.62 | 15.7875 | 162.811 | 24.48 | 81.4055 | 35.797 | 24.65 | 17.8985 | ZO sloupek | 24.65 | 17.8985
90.423 | 24.93 | 45.2115 | 31.683 | 24.96 | 15.8415 | 163.298 | 24.96 | 81.649 | 35.849 | 24.7 | 17.9245 | ZO řádek | 24.48 | 81.4055
90.474 | 25.1 | 45.237 | 31.737 | 25.04 | 15.8685 | 163.355 | 25.07 | 81.6775 | 35.956 | 25.11 | 17.978
90.583 | 25.22 | 45.2915 | 31.793 | 25.3 | 15.8965 | 163.459 | 25.04 | 81.7295 | 36.013 | 25.33 | 18.0065 |  | Síla [N] | Protažení [%]
90.638 | 25.23 | 45.319 | 31.899 | 25.58 | 15.9495 | 163.515 | 25.13 | 81.7575 | 36.065 | 25.5 | 18.0325 | ZJ sloupek | 24.5 | 10.2
90.69 | 25.44 | 45.345 | 31.953 | 25.81 | 15.9765 | 163.571 | 25.16 | 81.7855 | 36.119 | 25.69 | 18.0595 | ZJ řádek | 24.5 | 22.6
90.743 | 25.41 | 45.3715 | 32.01 | 26.06 | 16.005 | 163.623 | 25.26 | 81.8115 | 36.176 | 25.95 | 18.088 | ZO sloupek | 24.5 | 14.75
90.801 | 25.55 | 45.4005 | 32.063 | 26.2 | 16.0315 | 163.677 | 25.26 | 81.8385 | 36.23 | 26.06 | 18.115 | ZO řádek | 24.5 | >50
90.906 | 25.64 | 45.453 | 32.116 | 26.39 | 16.058 | 163.787 | 25.22 | 81.8935 | 36.282 | 26.34 | 18.141
90.961 | 25.74 | 45.4805 | 32.171 | 26.57 | 16.0855 | 163.84 | 25.44 | 81.92 | 36.337 | 26.48 | 18.1685
91.018 | 25.83 | 45.509 | 32.227 | 26.8 | 16.1135 | 163.894 | 25.49 | 81.947 | 36.394 | 26.7 | 18.197
91.071 | 25.91 | 45.5355 | 32.28 | 26.99 | 16.14 | 163.952 | 25.58 | 81.976 | 36.448 | 26.88 | 18.224
91.124 | 26.06 | 45.562 | 32.333 | 27.13 | 16.1665 | 164.058 | 25.58 | 82.029 | 36.555 | 27.27 | 18.2775
91.179 | 26.09 | 45.5895 | 32.39 | 27.41 | 16.195 | 164.113 | 25.61 | 82.0565 | 36.613 | 27.5 | 18.3065
91.234 | 26.06 | 45.617 | 32.497 | 27.75 | 16.2485 | 164.17 | 25.64 | 82.085 | 36.665 | 27.75 | 18.3325
91.286 | 26.2 | 45.643 | 32.552 | 27.89 | 16.276 | 164.223 | 25.72 | 82.1115 | 36.72 | 27.95 | 18.36
91.34 | 26.25 | 45.67 | 32.608 | 28.17 | 16.304 | 164.276 | 25.72 | 82.138 | 36.833 | 28.28 | 18.4165
91.397 | 26.33 | 45.6985 | 32.661 | 28.36 | 16.3305 | 164.387 | 25.7 | 82.1935 | 36.885 | 28.63 | 18.4425
91.45 | 26.39 | 45.725 | 32.715 | 28.59 | 16.3575 | 164.439 | 25.83 | 82.2195 | 36.94 | 28.82 | 18.47
91.504 | 26.48 | 45.752 | 32.826 | 28.85 | 16.413 | 164.494 | 25.8 | 82.247 | 36.998 | 29.1 | 18.499
91.558 | 26.59 | 45.779 | 32.879 | 29.22 | 16.4395 | 164.551 | 25.94 | 82.2755 | 37.104 | 29.44 | 18.552
91.615 | 26.68 | 45.8075 | 32.933 | 29.36 | 16.4665 | 164.605 | 25.92 | 82.3025 | 37.159 | 29.69 | 18.5795
91.668 | 26.74 | 45.834 | 32.99 | 29.64 | 16.495 | 164.658 | 26.03 | 82.329 | 37.217 | 29.95 | 18.6085
91.722 | 26.84 | 45.861 | 33.096 | 29.97 | 16.548 | 164.712 | 26.09 | 82.356 | 37.269 | 30.19 | 18.6345
91.778 | 26.93 | 45.889 | 33.15 | 30.2 | 16.575 | 164.769 | 26.09 | 82.3845 | 37.322 | 30.42 | 18.661
91.833 | 26.9 | 45.9165 | 33.208 | 30.48 | 16.604 | 164.821 | 26.15 | 82.4105 | 37.433 | 30.76 | 18.7165
91.886 | 27.1 | 45.943 | 33.26 | 30.65 | 16.63 | 164.874 | 26.17 | 82.437 | 37.485 | 31.13 | 18.7425
91.941 | 27.1 | 45.9705 | 33.313 | 30.9 | 16.6565 | 164.985 | 26.15 | 82.4925 | 37.539 | 31.3 | 18.7695
91.999 | 27.29 | 45.9995 | 33.367 | 31.07 | 16.6835 | 165.037 | 26.31 | 82.5185 | 37.597 | 31.61 | 18.7985
92.104 | 27.35 | 46.052 | 33.423 | 31.3 | 16.7115 | 165.091 | 26.31 | 82.5455 | 37.65 | 31.77 | 18.825
92.158 | 27.49 | 46.079 | 33.476 | 31.55 | 16.738 | 165.149 | 26.39 | 82.5745 | 37.704 | 32.06 | 18.852
92.215 | 27.58 | 46.1075 | 33.53 | 31.75 | 16.765 | 165.202 | 26.39 | 82.601 | 37.759 | 32.31 | 18.8795
92.268 | 27.66 | 46.134 | 33.586 | 32 | 16.793 | 165.309 | 26.48 | 82.6545 | 37.817 | 32.57 | 18.9085
92.322 | 27.77 | 46.161 | 33.64 | 32.14 | 16.82 | 165.367 | 26.59 | 82.6835 | 37.869 | 32.76 | 18.9345
92.433 | 27.83 | 46.2165 | 33.747 | 32.51 | 16.8735 | 165.419 | 26.68 | 82.7095 | 37.923 | 33.05 | 18.9615
92.485 | 28.03 | 46.2425 | 33.805 | 32.88 | 16.9025 | 165.473 | 26.65 | 82.7365 | 37.981 | 33.35 | 18.9905
92.54 | 28.09 | 46.27 | 33.859 | 33.1 | 16.9295 | 165.529 | 26.81 | 82.7645 | 38.036 | 33.52 | 19.018
92.598 | 28.2 | 46.299 | 33.912 | 33.36 | 16.956 | 165.584 | 26.74 | 82.792 | 38.088 | 33.86 | 19.044
92.704 | 28.31 | 46.352 | 33.967 | 33.61 | 16.9835 | 165.637 | 26.9 | 82.8185 | 38.143 | 34.09 | 19.0715
92.761 | 28.39 | 46.3805 | 34.024 | 33.87 | 17.012 | 165.69 | 26.9 | 82.845 | 38.201 | 34.39 | 19.1005
92.818 | 28.51 | 46.409 | 34.078 | 34.14 | 17.039 | 165.748 | 26.99 | 82.874 | 38.254 | 34.57 | 19.127
92.869 | 28.56 | 46.4345 | 34.132 | 34.31 | 17.066 | 165.802 | 26.93 | 82.901 | 38.307 | 34.87 | 19.1535
92.923 | 28.71 | 46.4615 | 34.188 | 34.59 | 17.094 | 165.91 | 26.99 | 82.955 | 38.364 | 35.1 | 19.182
92.979 | 28.77 | 46.4895 | 34.243 | 34.76 | 17.1215 | 165.968 | 27.1 | 82.984 | 38.421 | 35.41 | 19.2105
93.035 | 28.81 | 46.5175 | 34.35 | 35.21 | 17.175 | 166.02 | 27.1 | 83.01 | 38.473 | 35.7 | 19.2365
93.087 | 28.96 | 46.5435 | 34.407 | 35.55 | 17.2035 | 166.074 | 27.16 | 83.037 | 38.527 | 35.94 | 19.2635
93.142 | 28.98 | 46.571 | 34.461 | 35.72 | 17.2305 | 166.186 | 27.02 | 83.093 | 38.586 | 36.26 | 19.293
93.199 | 29.1 | 46.5995 | 34.515 | 36.03 | 17.2575 | 166.238 | 27.22 | 83.119 | 38.64 | 36.51 | 19.32
93.305 | 29.21 | 46.6525 | 34.626 | 36.46 | 17.313 | 166.293 | 27.16 | 83.1465 | 38.693 | 36.82 | 19.3465
93.36 | 29.32 | 46.68 | 34.681 | 36.79 | 17.3405 | 166.351 | 27.16 | 83.1755 | 38.75 | 37.04 | 19.375
93.418 | 29.46 | 46.709 | 34.735 | 37.04 | 17.3675 | 166.457 | 27.02 | 83.2285 | 38.808 | 37.38 | 19.404
93.47 | 29.55 | 46.735 | 34.793 | 37.36 | 17.3965 | 166.512 | 27.1 | 83.256 | 38.861 | 37.64 | 19.4305
93.581 | 29.69 | 46.7905 | 34.847 | 37.58 | 17.4235 | 166.57 | 27.1 | 83.285 | 38.916 | 37.97 | 19.458
93.637 | 29.78 | 46.8185 | 34.901 | 37.84 | 17.4505 | 166.622 | 27.27 | 83.311 | 38.973 | 38.29 | 19.4865
93.689 | 29.94 | 46.8445 | 34.954 | 38.08 | 17.477 | 166.676 | 27.25 | 83.338 | 39.08 | 38.8 | 19.54
93.744 | 30 | 46.872 | 35.011 | 38.43 | 17.5055 | 166.788 | 27.25 | 83.394 | 39.134 | 39.13 | 19.567
93.854 | 30.06 | 46.927 | 35.064 | 38.59 | 17.532 | 166.84 | 27.44 | 83.42 | 39.193 | 39.47 | 19.5965
93.907 | 30.3 | 46.9535 | 35.171 | 39.1 | 17.5855 | 166.895 | 27.41 | 83.4475 | 39.246 | 39.75 | 19.623
93.962 | 30.3 | 46.981 | 35.228 | 39.5 | 17.614 | 166.954 | 27.49 | 83.477 | 39.297 | 40.09 | 19.6485
94.018 | 30.42 | 47.009 | 35.278 | 39.75 | 17.639 | 167.059 | 27.47 | 83.5295
94.07 | 30.48 | 47.035 | 35.331 | 39.95 | 17.6655 | 167.115 | 27.55 | 83.5575
94.178 | 30.68 | 47.089 | 35.387 | 40.2 | 17.6935 | 167.172 | 27.58 | 83.586
94.285 | 30.81 | 47.1425 |  |  |  | 167.224 | 27.69 | 83.612
94.338 | 30.96 | 47.169 |  |  |  | 167.335 | 27.69 | 83.6675
94.396 | 31.07 | 47.198 |  |  |  | 167.39 | 27.75 | 83.695
94.448 | 31.07 | 47.224 |  |  |  | 167.443 | 27.86 | 83.7215
94.553 | 31.27 | 47.2765 |  |  |  | 167.497 | 27.91 | 83.7485
94.61 | 31.41 | 47.305 |  |  |  | 167.609 | 27.94 | 83.8045
94.662 | 31.46 | 47.331 |  |  |  | 167.663 | 28.14 | 83.8315
94.716 | 31.61 | 47.358 |  |  |  | 167.719 | 28.17 | 83.8595
94.771 | 31.69 | 47.3855 |  |  |  | 167.776 | 28.2 | 83.888
94.828 | 31.72 | 47.414 |  |  |  | 167.884 | 28.29 | 83.942
94.934 | 31.83 | 47.467 |  |  |  | 167.942 | 28.48 | 83.971
94.992 | 32.08 | 47.496 |  |  |  | 167.995 | 28.48 | 83.9975
95.045 | 32.08 | 47.5225 |  |  |  | 168.048 | 28.62 | 84.024
95.097 | 32.17 | 47.5485 |  |  |  | 168.159 | 28.65 | 84.0795
95.153 | 32.26 | 47.5765 |  |  |  | 168.211 | 28.74 | 84.1055
95.21 | 32.39 | 47.605 |  |  |  | 168.32 | 28.84 | 84.16
95.261 | 32.42 | 47.6305 |  |  |  | 168.375 | 28.9 | 84.1875
95.314 | 32.59 | 47.657 |  |  |  | 168.482 | 28.96 | 84.241
95.371 | 32.68 | 47.6855 |  |  |  | 168.539 | 29.16 | 84.2695
95.478 | 32.79 | 47.739 |  |  |  | 168.593 | 29.13 | 84.2965
95.532 | 32.87 | 47.766 |  |  |  | 168.647 | 29.24 | 84.3235
95.591 | 33.16 | 47.7955 |  |  |  | 168.702 | 29.32 | 84.351
95.645 | 33.1 | 47.8225 |  |  |  | 168.76 | 29.35 | 84.38
95.753 | 33.24 | 47.8765 |  |  |  | 168.813 | 29.44 | 84.4065
95.811 | 33.43 | 47.9055 |  |  |  | 168.867 | 29.46 | 84.4335
95.864 | 33.49 | 47.932 |  |  |  | 168.924 | 29.58 | 84.462
95.918 | 33.61 | 47.959 |  |  |  | 169.032 | 29.58 | 84.516
96.031 | 33.66 | 48.0155 |  |  |  | 169.087 | 29.69 | 84.5435
96.083 | 33.94 | 48.0415 |  |  |  | 169.146 | 29.78 | 84.573
96.137 | 33.94 | 48.0685 |  |  |  | 169.2 | 29.78 | 84.6
96.195 | 34.08 | 48.0975 |  |  |  | 169.307 | 29.81 | 84.6535
96.249 | 34.08 | 48.1245 |  |  |  | 169.364 | 29.91 | 84.682
96.356 | 34.29 | 48.178 |  |  |  | 169.417 | 29.97 | 84.7085
96.413 | 34.45 | 48.2065 |  |  |  | 169.47 | 30.06 | 84.735
96.467 | 34.53 | 48.2335 |  |  |  | 169.526 | 30.14 | 84.763
96.52 | 34.65 | 48.26 |  |  |  | 169.634 | 30.06 | 84.817
96.577 | 34.79 | 48.2885 |  |  |  | 169.688 | 30.17 | 84.844
96.633 | 34.79 | 48.3165 |  |  |  | 169.746 | 30.14 | 84.873
96.686 | 34.98 | 48.343 |  |  |  | 169.8 | 30.09 | 84.9
96.741 | 35.01 | 48.3705 |  |  |  | 169.908 | 30.03 | 84.954
96.799 | 35.18 | 48.3995 |  |  |  | 169.965 | 30 | 84.9825
96.852 | 35.18 | 48.426 |  |  |  | 170.018 | 29.91 | 85.009
96.906 | 35.36 | 48.453 |  |  |  | 170.071 | 29.97 | 85.0355
96.962 | 35.4 | 48.481 |  |  |  | 170.126 | 30.06 | 85.063
97.02 | 35.49 | 48.51 |  |  |  | 170.182 | 30.03 | 85.091
97.072 | 35.63 | 48.536 |  |  |  | 170.234 | 30.12 | 85.117
97.127 | 35.72 | 48.5635 |  |  |  | 170.288 | 30.2 | 85.144
97.185 | 35.89 | 48.5925 |  |  |  | 170.345 | 30.26 | 85.1725
97.241 | 35.89 | 48.6205 |  |  |  | 170.399 | 30.26 | 85.1995
97.293 | 36.03 | 48.6465 |  |  |  | 170.504 | 30.33 | 85.252
97.407 | 36.17 | 48.7035 |  |  |  | 170.56 | 30.51 | 85.28
97.459 | 36.26 | 48.7295 |  |  |  | 170.613 | 30.48 | 85.3065
97.513 | 36.4 | 48.7565 |  |  |  | 170.665 | 30.56 | 85.3325
97.57 | 36.5 | 48.785 |  |  |  | 170.721 | 30.68 | 85.3605
97.627 | 36.59 | 48.8135 |  |  |  | 170.776 | 30.62 | 85.388
97.681 | 36.73 | 48.8405 |  |  |  | 170.828 | 30.79 | 85.414
97.736 | 36.79 | 48.868 |  |  |  | 170.883 | 30.82 | 85.4415
97.795 | 36.93 | 48.8975 |  |  |  | 170.94 | 30.96 | 85.47
97.851 | 36.98 | 48.9255 |  |  |  | 170.994 | 30.87 | 85.497
97.905 | 37.15 | 48.9525 |  |  |  | 171.046 | 31.04 | 85.523
97.962 | 37.15 | 48.981 |  |  |  | 171.157 | 31.1 | 85.5785
98.02 | 37.33 | 49.01 |  |  |  | 171.21 | 31.13 | 85.605
98.073 | 37.38 | 49.0365 |  |  |  | 171.262 | 31.3 | 85.631
98.128 | 37.58 | 49.064 |  |  |  | 171.317 | 31.35 | 85.6585
98.186 | 37.66 | 49.093 |  |  |  | 171.373 | 31.35 | 85.6865
98.241 | 37.66 | 49.1205 |  |  |  | 171.424 | 31.55 | 85.712
98.294 | 37.83 | 49.147 |  |  |  | 171.478 | 31.55 | 85.739
98.35 | 37.92 | 49.175 |  |  |  | 171.536 | 31.72 | 85.768
98.408 | 38.05 | 49.204 |  |  |  | 171.591 | 31.69 | 85.7955
98.461 | 38.05 | 49.2305 |  |  |  | 171.643 | 31.81 | 85.8215
98.516 | 38.23 | 49.258 |  |  |  | 171.698 | 31.81 | 85.849
98.573 | 38.31 | 49.2865 |  |  |  | 171.808 | 31.86 | 85.904
98.683 | 38.45 | 49.3415 |  |  |  | 171.862 | 32.03 | 85.931
98.736 | 38.56 | 49.368 |  |  |  | 171.917 | 32.14 | 85.9585
98.794 | 38.76 | 49.397 |  |  |  | 171.974 | 32.14 | 85.987
98.899 | 38.91 | 49.4495 |  |  |  | 172.08 | 32.2 | 86.04
98.954 | 38.95 | 49.477 |  |  |  | 172.138 | 32.39 | 86.069
99.012 | 39.18 | 49.506 |  |  |  | 172.192 | 32.36 | 86.096
99.064 | 39.13 | 49.532 |  |  |  | 172.245 | 32.54 | 86.1225
99.117 | 39.38 | 49.5585 |  |  |  | 172.299 | 32.54 | 86.1495
99.229 | 39.38 | 49.6145 |  |  |  | 172.356 | 32.62 | 86.178
99.281 | 39.63 | 49.6405 |  |  |  | 172.41 | 32.68 | 86.205
99.336 | 39.69 | 49.668 |  |  |  | 172.463 | 32.77 | 86.2315
99.394 | 39.8 | 49.697 |  |  |  | 172.519 | 32.85 | 86.2595
99.5 | 39.97 | 49.75 |  |  |  | 172.575 | 32.77 | 86.2875
99.555 | 40.05 | 49.7775 |  |  |  | 172.682 | 32.93 | 86.341
[6 empty] | 172.741 | 33.16 | 86.3705
[6 empty] | 172.795 | 33.07 | 86.3975
[6 empty] | 172.848 | 33.27 | 86.424
[6 empty] | 172.904 | 33.33 | 86.452
[6 empty] | 172.962 | 33.33 | 86.481
[6 empty] | 173.015 | 33.43 | 86.5075
[6 empty] | 173.069 | 33.46 | 86.5345
[6 empty] | 173.181 | 33.49 | 86.5905
[6 empty] | 173.234 | 33.69 | 86.617
[6 empty] | 173.288 | 33.78 | 86.644
[6 empty] | 173.347 | 33.87 | 86.6735
[6 empty] | 173.4 | 33.81 | 86.7
[6 empty] | 173.452 | 33.94 | 86.726
[6 empty] | 173.509 | 34 | 86.7545
[6 empty] | 173.566 | 34.06 | 86.783
[6 empty] | 173.618 | 34.17 | 86.809
[6 empty] | 173.728 | 34.2 | 86.864
[6 empty] | 173.784 | 34.29 | 86.892
[6 empty] | 173.837 | 34.45 | 86.9185
[6 empty] | 173.891 | 34.45 | 86.9455
[6 empty] | 173.951 | 34.56 | 86.9755
[6 empty] | 174.005 | 34.56 | 87.0025
[6 empty] | 174.058 | 34.68 | 87.029
[6 empty] | 174.114 | 34.71 | 87.057
[6 empty] | 174.172 | 34.76 | 87.086
[6 empty] | 174.224 | 34.9 | 87.112
[6 empty] | 174.279 | 34.93 | 87.1395
[6 empty] | 174.337 | 35.01 | 87.1685
[6 empty] | 174.391 | 34.96 | 87.1955
[6 empty] | 174.444 | 35.16 | 87.222
[6 empty] | 174.498 | 35.16 | 87.249
[6 empty] | 174.556 | 35.3 | 87.278
[6 empty] | 174.609 | 35.3 | 87.3045
[6 empty] | 174.663 | 35.43 | 87.3315
[6 empty] | 174.72 | 35.49 | 87.36
[6 empty] | 174.777 | 35.46 | 87.3885
[6 empty] | 174.83 | 35.66 | 87.415
[6 empty] | 174.884 | 35.69 | 87.442
[6 empty] | 174.942 | 35.86 | 87.471
[6 empty] | 174.996 | 35.78 | 87.498
[6 empty] | 175.105 | 35.86 | 87.5525
[6 empty] | 175.163 | 36 | 87.5815
[6 empty] | 175.215 | 36.08 | 87.6075
[6 empty] | 175.269 | 36.08 | 87.6345
[6 empty] | 175.381 | 36.11 | 87.6905
[6 empty] | 175.434 | 36.34 | 87.717
[6 empty] | 175.488 | 36.37 | 87.744
[6 empty] | 175.548 | 36.51 | 87.774
[6 empty] | 175.655 | 36.51 | 87.8275
[6 empty] | 175.71 | 36.65 | 87.855
[6 empty] | 175.769 | 36.68 | 87.8845
[6 empty] | 175.822 | 36.82 | 87.911
[6 empty] | 175.877 | 36.85 | 87.9385
[6 empty] | 175.935 | 36.96 | 87.9675
[6 empty] | 175.991 | 36.91 | 87.9955
[6 empty] | 176.044 | 37.1 | 88.022
[6 empty] | 176.159 | 37.13 | 88.0795
[6 empty] | 176.212 | 37.21 | 88.106
[6 empty] | 176.267 | 37.33 | 88.1335
[6 empty] | 176.325 | 37.44 | 88.1625
[6 empty] | 176.382 | 37.41 | 88.191
[6 empty] | 176.434 | 37.55 | 88.217
[6 empty] | 176.49 | 37.58 | 88.245
[6 empty] | 176.548 | 37.72 | 88.274
[6 empty] | 176.655 | 37.69 | 88.3275
[6 empty] | 176.712 | 37.84 | 88.356
[6 empty] | 176.77 | 37.86 | 88.385
[6 empty] | 176.823 | 38.03 | 88.4115
[6 empty] | 176.937 | 38.08 | 88.4685
[6 empty] | 176.991 | 38.17 | 88.4955
[6 empty] | 177.045 | 38.31 | 88.5225
[6 empty] | 177.16 | 38.34 | 88.58
[6 empty] | 177.214 | 38.46 | 88.607
[6 empty] | 177.266 | 38.53 | 88.633
[6 empty] | 177.322 | 38.62 | 88.661
[6 empty] | 177.378 | 38.62 | 88.689
[6 empty] | 177.43 | 38.76 | 88.715
[6 empty] | 177.484 | 38.82 | 88.742
[6 empty] | 177.542 | 38.91 | 88.771
[6 empty] | 177.595 | 38.91 | 88.7975
[6 empty] | 177.703 | 38.98 | 88.8515
[6 empty] | 177.761 | 39.1 | 88.8805
[6 empty] | 177.813 | 39.18 | 88.9065
[6 empty] | 177.867 | 39.27 | 88.9335
[6 empty] | 177.98 | 39.24 | 88.99
[6 empty] | 178.032 | 39.49 | 89.016
[6 empty] | 178.087 | 39.49 | 89.0435
[6 empty] | 178.144 | 39.63 | 89.072
[6 empty] | 178.197 | 39.58 | 89.0985
[6 empty] | 178.251 | 39.75 | 89.1255
[6 empty] | 178.307 | 39.75 | 89.1535
[6 empty] | 178.364 | 39.83 | 89.182
[6 empty] | 178.416 | 39.89 | 89.208
[6 empty] | 178.47 | 39.92 | 89.235
[6 empty] | 178.528 | 40.05 | 89.264

## výpočty
Zkouška ZO_sl | Nejvyssi pevnost [N] | Taznost pri nejvyssi pevnosti [%] |  |  | Zkouška ZO_r | Nejvyssi pevnost [N] | Taznost pri nejvyssi pevnosti [%] |  |  | Zkouška ZJ_sl | Nejvyssi pevnost [N] | Taznost pri nejvyssi pevnosti [%] |  | Zkouška ZJ_r | Nejvyssi pevnost [N] | Taznost pri nejvyssi pevnosti [%]
1 | 323.81 | 72,287 |  |  | 1 | 103.44 | 263,322 |  |  | 1 | 168,06 | 57,442 |  | 1 | 118,68 | 161,469
2 | 355.72 | 79,811 |  |  | 2 | 117,78 | 336,966 |  |  | 2 | 149,89 | 61,078 |  | 2 | 110,82 | 171,508
3 | 306.87 | 76,178 |  |  | 3 | 111,05 | 269,958 |  |  | 3 | 143,67 | 65,804 |  | 3 | 126,74 | 182,287
4 | 315.01 | 68,12 |  |  | 4 | 106,9 | 335,991 |  |  | 4 | 176,7 | 73,907 |  | 4 | 121,46 | 166,63
5 | 246.37 | 63,995 |  |  | 5 | 108,57 | 339,579 |  |  | 5 | 221,33 | 80,096 |  | 5 | 135,46 | 173,096
6 | 297.66 | 54,84 |  |  | 6 | 92,4 | 320,37 |  |  | 6 | 194,94 | 60,112 |  | 6 | 120,71 | 175,436
7 | 328.23 | 64,765 |  |  | 7 | 106,96 | 331,97 |  |  | 7 | 171,5 | 63,927 |  | 7 | 125,8 | 150,502
8 | 318.62 | 78,466 |  |  | 8 | 108,42 | 361,944 |  |  | 8 | 165,91 | 56,844 |  | 8 | 135,52 | 170,982
9 | 331.8 | 75,147 |  |  | 9 | 107,32 | 371,753 |  |  | 9 | 192,55 | 72,384 |  | 9 | 129,91 | 146,054
10 | 314.28 | 78,455 |  |  | 10 | 102,96 | 349,013 |  |  | 10 | 134,97 | 61,335 |  | 10 | 134,11 | 167,506
Průměr | 317.55 | 71.61 |  |  | Průměr | 108.975 | 334.6915 |  |  | Průměr | 171.22 | 66.248 |  | Průměr | 127.41 | 167.2825
S.O. | 28,421 | 8,107 |  |  | S.O. | 6,477 | 35,61 |  |  | S.O. | 26,076 | 7,739 |  | S.O. | 8,126 | 11,146
VK % | 9,056 | 11.386 |  |  | VK | 6,077 | 10,854 |  |  | VK | 15,165 | 11,853 |  | VK | 6,453 | 6,692
| 246.37 | 54,84 |  |  |  | 103.44 | 263,322 |  |  |  | 134,97 | 56,844 |  |  | 110,82 | 146,054
| 297.66 | 63,995 |  |  |  | 102,96 | 269,958 |  |  |  | 143,67 | 57,442 |  |  | 118,68 | 150,502
| 306.87 | 64,765 | xd |  |  | 106,9 | 320,37 | xd |  |  | 149,89 | 60,112 | xd |  | 120,71 | 161,469 | xd
| 314.28 | 68,12 |  |  |  | 106,96 | 331,97 |  |  |  | 165,91 | 61,078 |  |  | 121,46 | 166,63
| 315.01 | 72,287 |  |  |  | 107,32 | 335,991 |  |  |  | 168,06 | 61,335 |  |  | 125,8 | 167,506
| 318.62 | 75,147 |  |  |  | 108,42 | 336,966 |  |  |  | 171,5 | 63,927 |  |  | 126,74 | 170,982
| 323.81 | 76,178 |  |  |  | 108,57 | 339,579 |  |  |  | 176,7 | 65,804 |  |  | 129,91 | 171,508
| 328.23 | 78,455 | xh |  |  | 111,05 | 349,013 | xh |  |  | 192,55 | 72,384 | xh |  | 134,11 | 173,096 | xh
| 331.8 | 78,466 |  |  |  | 117,78 | 361,944 |  |  |  | 194,94 | 73,907 |  |  | 135,46 | 175,436
| 355.72 | 79,811 |  |  |  | 92,4 | 371,753 |  |  |  | 221,33 | 80,096 |  |  | 135,52 | 182,287
PL | 317.55 | 71.61 |  |  |  | 108.975 | 334.6915 |  |  |  | 171.22 | 66.248 |  |  | 127.41 | 167.2825
RL | 21.36 | 13.69 |  |  |  | 4.15 | 28.643 |  |  |  | 42.66 | 12.272 |  |  | 13.4 | 11.627
TL | 14.86657 | 5.230825 |  |  |  | 26.25904 | 11.68493 |  |  |  | 4.013596 | 5.398305 |  |  | 9.508209 | 14.38742
μ- | 306.37872 | 64.45013 |  |  |  | 106.80455 | 319.711211 |  |  |  | 148.90882 | 59.829744 |  |  | 120.4018 | 161.201579
μ+ | 328.72128 | 78.76987 |  |  |  | 328.72128 | 349.671789 |  |  |  | 193.53118 | 72.666256 |  |  | 72.666256 | 173.363421
| Typ mat. | - | 1 | 2
| Vazba | - | ZJ | ZO
| Mat. složení | - | 100% vlna | 100% vlna
| Hustota na 1 m | Sloupky | 1160 | 1660
|  | Řádky | 1030 | 1190
| Hmotnost | [g/m2]
| Poměrná pevnost | [N/sl] | 2.952069 | 3.825904
| Poměrná pevnost | [N/ř] | 2.473981 | 1.831513
|  | Pevnost [N] | μ- | conf. | Tažnost % | Poměrná pevnost | μ- | μ+ | conf. - | conf. +
| ZJ sloupek | 171.22 | 148.90882 | 22.31118 | 66.248 | 2.952069 | 2.567393 | 3.336744 | 0.3846755 | 0.3846755
| ZJ řádek | 127.41 | 120.4018 | 7.0082 | 167.2825 | 2.473981 | 2.337899 | 1.410995 | 0.1 | 0.2
| ZO sloupek | 317.55 | 306.37872 | 11.17128 | 71.61 | 3.825904 | 3.69131 | 3.960497 | 0.1345937 | 0.1345937
| ZO řádek | 108.975 | 106.80455 | 2.17045 | 334.6915 | 1.831513 | 2 | 1.5 | -0.1684874 | -0.3315126
|  | Tažnost % | μ- | μ+ | conf. - | conf. +
| ZJ sloupek | 66.2 | 59.8 | 72.7 | 6.5 | 6.4
| ZJ řádek | 167.3 | 161.2 | 173.4 | 6.1 | 6.1
| ZO sloupek | 71.6 | 64.5 | 78.8 | 7.2 | 7.1
| ZO řádek | 334.7 | 319.7 | 349.7 | 15 | 15
|  | Pevnost [N] | Poměrná pevnost | Tažnost [%]
| ZJ sloupek | 112.6718 | 3 | 66.2
| ZJ řádek | 72.5141 | 2.5 | 167.3
| ZO sloupek | 185.2933 | 3.8 | 71.6
| ZO řádek | 59.32952 | 1.8 | 334.7

## hustota
ZJ | Hustota na 1 m |  | zj s | zj r |  | zj s | zj r
|  |  | 950 | 1000 |  | 1600 | 1050
| Sloupky | Řádky | 1000 | 1000 | xd | 1600 | 1150
PL | 1150 | 1025 | 1250 | 1000 |  | 1600 | 1200
RL | 300 | 50 | 1300 | 1050 | xh | 1700 | 1250
TL | 3.833333 | 20.5 | 1300 | 1100 |  | 1800 | 1300
μ- | 993.1 | 998.85
μ+ | 1306.9 | 1051.15
ZO | Hustota na 1 m
| Sloupky | Řádky
PL | 1650 | 1200
RL | 100 | 100
TL | 16.5 | 12
μ- | 1597.7 | 1147.7
μ+ | 1702.3 | 1252.3

## pevnost a taznost
Pletenina | Pevnost [N] | Taznost [%] | Pletenina | Pevnost [N] | Taznost [%]
ZJ po sloupku | 168.06 | 57.4 | ZO po sloupku | 323.81 | 72.3
| 149.89 | 61.1 |  | 355.72 | 79.8
| 143.67 | 65.8 |  | 306.87 | 76.2
| 176.7 | 73.9 |  | 315.01 | 68.1
| 221.33 | 80.1 |  | 246.37 | 63.9
| 194.94 | 60.1 |  | 297.66 | 54.8
| 171.5 | 63.9 |  | 328.23 | 64.8 | Typ mat. | - | 1 | 2 |  | Pevnost [N] | Tažnost [%]
| 165.91 | 56.8 |  | 318.62 | 78.5 | Vazba | - | ZJ | ZO
| 192.55 | 72.4 |  | 331.8 | 75.1 | Mat. složení | - | 100% vlna | 100% vlna | ZJ sloupek | 172 | 65.3
| 134.97 | 61.3 |  | 314.28 | 78.4 | Hustota na 1 m | Sloupky | 1160 | 1660 | ZJ řádek | 125.9 | 166.6
průměr | 171.952 | 65.28 |  | 313.837 | 71.19 |  | Řádky | 1030 | 1190 | ZO sloupek | 313.8 | 71.2
ZJ po řádku | 118.68 | 161.5 | ZO po řádku | 103.44 | 263.3 | Hmotnost | [g/m2] | 167.5 | 247,5 | ZO řádek | 106.6 | 328.1
| 110.82 | 171.6 |  | 117.78 | 336.9
| 126.74 | 182.3 |  | 111.05 | 269.9
| 121.46 | 166.6 |  | 106.9 | 335.9
| 135.46 | 173.1 |  | 108.57 | 339.6
| 120.71 | 175.4 |  | 92.4 | 320.4
| 125.8 | 150.5 |  | 106.96 | 331.9
| 135.52 | 170.9 |  | 108.42 | 361.9
| 129.91 | 146.1 |  | 107.32 | 371.7
| 134.11 | 167.5 |  | 102.96 | 349
průměr | 125.921 | 166.55 |  | 106.58 | 328.05

## počáteční prodloužení
počáteční prodloužení [%]
| měření 1 | měření 2 | měření 3 | měření 4 | měření 5 | měření 6 | měření 7 | měření 8 | měření 9 | měření 10
ZJ řádek | 73.53 | 67.84 | 81.59 | 78.05 | 71.81 | 71.89 | 79.11 | 67.93 | 68.87 | 59.9
ZJ sloupek | 27.3 | 33.86 | 34.69 | 32.71 | 35.83 | 26.16 | 31.46 | 28.11 | 36 | 36.64
ZO řádek | 138.01 | 189.74 | 184.89 | 135.62 | 185.46 | 180.11 | 185.13 | 192.83 | 208.19 | 223.17
ZO sloupek | 37.62 | 35.33 | 36.98 | 32.61 | 34.9 | 27.1 | 30.75 | 38.14 | 36.95 | 37.86
Stanovte pivotovou polosumu a její interval spolehlivosti
|  |  | ZJ řádek |  |  | ZJ sloupek |  |  | ZO řádek |  |  | ZO sloupek
|  |  | 59.9 |  |  | 26.16 |  |  | 135.62 |  |  | 27.1
|  |  | 67.84 |  |  | 27.3 |  |  | 138.01 |  |  | 30.75
|  |  | 67.93 | xd |  | 28.11 | xd |  | 180.11 | xd |  | 32.61 | xd
|  |  | 68.87 |  |  | 31.46 |  |  | 184.89 |  |  | 34.9
|  |  | 71.81 |  |  | 32.71 |  |  | 185.13 |  |  | 35.33
|  |  | 71.89 |  |  | 33.86 |  |  | 185.46 |  |  | 36.95
|  |  | 73.53 |  |  | 34.69 |  |  | 189.74 |  |  | 36.98
|  |  | 78.05 | xh |  | 35.83 | xh |  | 192.83 | xh |  | 37.62 | xh
|  |  | 79.11 |  |  | 36 |  |  | 208.19 |  |  | 37.86
|  |  | 81.59 |  |  | 36.64 |  |  | 223.17 |  |  | 38.14
|  | ZO | počáteční prodloužení [%] | [6 empty] | ZJ | počáteční prodloužení [%]
|  |  | Sloupky |  |  | Řádky |  |  |  |  | Sloupky |  |  | Řádky
|  | PL | 35.115 |  |  | 186.47 |  |  |  | PL | 31.97 |  |  | 72.99
|  | RL | 5.01 |  |  | 12.72 |  |  |  | RL | 7.72 |  |  | 10.12
|  | TL | 7.008982 |  |  | 14.65959 |  |  |  | TL | 4.141192 |  |  | 7.212451
|  | μ- | 32.49477 |  |  | 179.81744 |  |  |  | μ- | 27.93244 |  |  | 67.69724
|  | μ+ | 37.73523 |  |  | 193.12256 |  |  |  | μ+ | 36.00756 |  |  | 78.28276

## pomerne protazeni
Poměrné protažení [%]
ZJ řadek | 70
ZJ sloupek | 30
ZO řadek | 175
ZO sloupek | 30
Počásteční prodloužení [%]

## KES
| Deformační tahová práce |  | Síla [N] | Protažení [%]
[gf*cm/cm2] |  | [N*m/m2]
ZJ sloupek | 1.945 | 19.08045 | 24.5 | 10.2
ZJ řádek | 0.859 | 8.42679 | 24.5 | 22.6
ZO sloupek | 1.291 | 12.66471 | 24.5 | 14.75
ZO řádek | 5.875 | 57.63375 | 24.5 | >50
| Síla [N] | Protažení [%]
ZJ sloupek | 24.5 | 10.2
ZJ řádek | 24.5 | 22.6
ZO sloupek | 24.5 | 14.75
ZO řádek | 24.5 | 50

## porovnani metod
| Testometric |  |  | KES
| Síla [N] | Tažnost [%] | Rychlost zkousky [mm/min] | Síla [N] | Protažení [%] | Rychlost zkousky [mm/min]
ZJ sloupek | 24.62 | 15.8 | 100 | 24.5 | 10.2 | 12
ZJ řádek | 24.51 | 45 |  | 24.5 | 22.6
ZO sloupek | 24.65 | 17.9 |  | 24.5 | 14.75
ZO řádek | 24.48 | 81.4 |  | 24.5 | 50

## s.m.
Obvod ruky | [7 empty] | Obvod hrudniku
| Směr |  | Tlak [mmHg] | [5 empty] | Směr |  | Tlak [mmHg]
|  | Tažnost [%] | 64 | 52 | 28 | 11 | 9 |  |  | Tažnost [%] | 56 | 46 | 35 | 24 | 9 | 2 | ZJ_hrudnik |  |  |  |  | ZJ_rukav
ZJ | řádek | 1. | 0 | 0.06 | 0.05 | 0.04 | 0.03 | ZJ | řádek | 1. | 0 | 0.12 | 0.09 | 0.08 | 0.09 | 0.04 | Tažnost [%] | tlak [mmHg] | tlak [Pa] | S [m2] | F[N] | Tažnost [%] | tlak [mmHg] | tlak [Pa] | S [m2] | F[N] |  | Směr | Tažnost [%] | Tlak [mmHg] | Síla[N]
|  | 2. | 0 | 0.06 | 0.04 | 0.04 | 0.02 |  |  | 2. | 0 | 0.12 | 0.1 | 0.09 | 0.1 | 0.04 | 46 | 0.114 | 15.198708 | 0.035 | 0.53195478 | 64 | 0 | 0 | 0.007 | 0 | ZJ | řádek | 9 | 0.09 | 0.78
|  | 3. | 0 | 0.05 | 0.05 | 0.04 | 0.03 |  |  | 3. | 0 | 0.1 | 0.09 | 0.07 | 0.09 | 0.03 | 35 | 0.094 | 12.532268 | 0.042 | 0.526355256 | 52 | 0.06 | 7.99932 | 0.0064 | 0.051195648 |  | sloupek | 2 | 0.02 | 0.39
|  | 4. | 0 | 0.06 | 0.05 | 0.04 | 0.02 |  |  | 4. | 0 | 0.11 | 0.09 | 0.08 | 0.07 | 0.04 | 24 | 0.08 | 10.66576 | 0.06125 | 0.6532778 | 28 | 0.046 | 6.132812 | 0.017 | 0.104257804 | ZO | řádek | 35 | 0.03 | 0.22
|  | 5. | 0 | 0.07 | 0.04 | 0.04 | 0.02 |  |  | 5. | 0 | 0.12 | 0.1 | 0.08 | 0.08 | 0.04 | 9 | 0.086 | 11.465692 | 0.068 | 0.779667056 | 11 | 0.04 | 5.33288 | 0.0225 | 0.1199898 |  | sloupek | 24 | 0.04 | 0.13
|  | průměr | 0 | 0.06 | 0.046 | 0.04 | 0.024 |  |  | průměr | 0 | 0.114 | 0.094 | 0.08 | 0.086 | 0.038 | 2 | 0.038 | 5.066236 | 0.081 | 0.410365116
| sloupek | 1. | 0 | 0 | 0.08 | 0.06 | 0.03 |  | sloupek | 1. | 0 | 0 | 0.2 | 0.09 | 0.07 | 0.03 | [5 empty] | ZO_rukav
|  | 2. | 0 | 0 | 0.06 | 0.05 | 0.03 |  |  | 2. | 0 | 0.11 | 0.19 | 0.11 | 0.05 | 0.02 | ZO_hrudnik |  |  |  |  | Tažnost [%] | tlak [mmHg] | tlak [Pa] | S [m2] | F[N]
|  | 3. | 0 | 0 | 0.08 | 0.06 | 0.02 |  |  | 3. | 0 | 0.1 | 0.21 | 0.1 | 0.09 | 0.02 | Tažnost [%] | tlak [mmHg] | tlak [Pa] | S [m2] | F[N] | 64 | 0 | 0 | 0.008 | 0
|  | 4. | 0 | 0 | 0.1 | 0.06 | 0.02 |  |  | 4. | 0 | 0 | 0.2 | 0.1 | 0.06 | 0.02 | 56 | 0.14 | 18.66508 | 0.0416 | 0.776467328 | 52 | 0.052 | 6.932744 | 0.01275 | 0.088392486
|  | 5. | 0 | 0 | 0.07 | 0.04 | 0.03 |  |  | 5. | 0 | 0 | 0.21 | 0.11 | 0.06 | 0.02 | 46 | 0.098 | 13.065556 | 0.03465 | 0.4527215154 | 28 | 0.036 | 4.799592 | 0.018 | 0.086392656
|  | průměr | 0 | 0 | 0.078 | 0.054 | 0.026 |  |  | průměr | 0 | 0.042 | 0.202 | 0.102 | 0.066 | 0.022 | 35 | 0.054 | 7.199388 | 0.0304 | 0.2188613952 | 11 | 0.03 | 3.99966 | 0.02375 | 0.094991925
ZO | řádek | 1. | 0.05 | 0.04 | 0.03 | 0.02 | 0 | ZO | řádek | 1. | 0.09 | 0.06 | 0.04 | 0.03 | 0 | 0 | 24 | 0.038 | 5.066236 | 0.0209 | 0.1058843324
|  | 2. | 0.05 | 0.03 | 0.03 | 0.01 | 0 |  |  | 2. | 0.1 | 0.05 | 0.03 | 0.03 | 0 | 0 | 9 | 0.03 | 3.99966 | 0.0114 | 0.045596124
|  | 3. | 0.05 | 0.04 | 0.03 | 0.01 | 0 |  |  | 3. | 0.09 | 0.05 | 0.04 | 0.03 | 0 | 0
|  | 4. | 0.05 | 0.04 | 0.03 | 0.01 | 0 |  |  | 4. | 0.1 | 0.05 | 0.04 | 0.04 | 0 | 0 | Legenda:
|  | 5. | 0.06 | 0.03 | 0.03 | 0.01 | 0 |  |  | 5. | 0.11 | 0.06 | 0.04 | 0.02 | 0 | 0
|  | průměr | 0.052 | 0.036 | 0.03 | 0.012 | 0 |  |  | průměr | 0.098 | 0.054 | 0.038 | 0.03 | 0 | 0 |  | perfektne sedi
| sloupek | 1. | 0.08 | 0.06 | 0.05 | 0.03 | 0 |  | sloupek | 1. | 0.13 | 0.09 | 0.07 | 0.04 | 0 | 0
|  | 2. | 0.1 | 0.07 | 0.04 | 0.02 | 0 |  |  | 2. | 0.12 | 0.1 | 0.08 | 0.04 | 0 | 0 |  | prijemne
|  | 3. | 0.06 | 0.07 | 0.06 | 0.02 | 0 |  |  | 3. | 0.1 | 0.1 | 0.07 | 0.03 | 0 | 0
|  | 4. | 0.07 | 0.07 | 0.05 | 0.03 | 0 |  |  | 4. | 0.14 | 0.09 | 0.07 | 0.04 | 0 | 0 |  | tlaci
|  | 5. | 0.1 | 0.05 | 0.04 | 0.04 | 0 |  |  | 5. | 0.14 | 0.1 | 0.09 | 0.04 | 0 | 0
|  | průměr | 0.082 | 0.064 | 0.048 | 0.028 | 0 |  |  | průměr | 0.126 | 0.096 | 0.076 | 0.038 | 0 | 0 |  | pada

## analyza
| Testometric | KES
ZJ sloupek | 15.8 | 10.2
ZJ řádek | 45 | 22.6
ZO sloupek | 17.9 | 14.75
ZO řádek | 81.4 | 50

## rozmery
měřeni probanta |  |  | velikostni sortimemt HAKA
(Größentabellen für Herren-Oberbekleidung, Runschau - Verlag Otto G. Königer GmbH&Co. 1995. ISBN 3-929305-07-0)
Rozměr | měřeni probanta [cm] | velikostni sortimemt HAKA [cm] | Velikost | 44 | 46 | 48
Výška postavy | 185 | 171 | Výška postavy | 168 | 171 | 174
Obvod hrudníku | 90 | 92 | Obvod hrudníku | 88 | 92 | 96
Šířka zad | 33 | 40.8 | Obvod pasu | 78 | 82 | 86
Délka zad | 39 | 42.8 | Obvod sedu | 90 | 94 | 98
Zadní hloubka podpaží | 19 | 22.2 | Délka rukávu | 61 | 62 | 63
Obvod zápěstí | 18 | - | Délka od zadního k bočnímu krčnímu bodu | 7.4 | 7.6 | 7.8
Obvod krku | 36 | 38 | Zadní hloubka podpaží | 21.5 | 22.2 | 22.9
Délka oděvu | 67 | - | Délka zad | 42 | 42.8 | 43.5
Délka rukávu | 59 | 62 | Šířka zad 1/2 | 19.6 | 20.4 | 21.2
|  |  | Šířka průramku | 15.5 | 16 | 16.5
|  |  | Hrudní šířka 1/2 | 20.1 | 20.9 | 21.7
|  |  | Břišní šířka 1/2 | 21 | 22 | 23
|  |  | Boční délka dolní části těla | 102 | 103.5 | 105
|  |  | Vnitřní délka dolní končetiny | 78 | 79 | 80
|  |  | Boční hloubka sedu | 24 | 24.5 | 25
|  |  | Obvod pasu | 76 | 80 | 84
|  |  | Obvod ruky | 31.1 | 31.4 | 31.7
|  |  | Velikost chodidla | 42 | 43 | 44
|  |  | Obvod kolene | 32 | 33 | 34
|  |  | Obvod lýtka | 35 | 36 | 37
|  |  | Obvod kotníku | 23 | 24 | 25
|  |  | Obvod krku | 37 | 38 | 39

## tricko tabulka
KONSTRUKCE PANSKÉHO TRIKA VELIKOSTI 46
Literatura: Aldrich W. Metric Pattern Cutting. Blackwell Publishing, 3.vydání, Oxford 2004
Tělesné rozměry [cm]:
vp = | 171 | cm, | oh = | 92 | cm, | šz= | 40.8 | cm, | dz = | 42.8 | cm, | zhp = | 22.2 | cm, | oz = | 18 | cm,
ok= | 38 | cm. |  | Rozměry výrobku: |  |  | do = | 54 | cm, | dr = | 59 | cm.
Poznámka:
Konstrukční parametry jsou definovány pomocí výpočtového vzorce s ohledem na vlastnosti použité pleteniny:
pletenina s roztažností v rozsahu 9,5% - 30% , vzorec uveden v hranatých závorkách
Pro variantu s předpokládanou roztažností 30% a více je výpočtový vzorec uveden v kulatých závorkách.
ZADNÍ DÍL A PŘEDNÍ DÍL
P.č. | Rozměr |  |  |  | Konstr. úsečka |  |  | Vzorec |  |  |  | Bez uvažování elasticity mat. | ZJ |  |  | ZO
1. | zad.středová přímka a krční přímka |  |  |  | 1 ⟂ k
2. | délka zad |  |  |  | K1P1 |  |  | dz [+0,5cm] (dz +1cm) |  |  |  | 42.8 | 43.656 |  |  | 44.94
3. | délka oděvu |  |  |  | K1D1 |  |  | do |  |  |  | 54 | 55.08 |  |  | 56.7
4. | zadní hloubka podpaží |  |  |  | K1H1 |  |  | zhp [-1cm] (zhp - 3cm) |  |  |  | 22.2 | 22.644 |  |  | 23.31
5. | lopatková přímka |  |  |  | K1L1 |  |  | 0,5 K1H1 |  |  |  | 11.1 | 11.322 |  |  | 11.655
6. | nadpažková přímka |  |  |  | K1N1 |  |  | 0,125 K1L1 |  |  |  | 1.3875 | 1.41525 |  |  | 1.456875
7. | horizontální přímky |  |  |  | n, l , h, p, d ⟂ 1
8. | šířka průkrčníku |  |  |  | K1K2 |  |  | 0,17 ok+1 |  |  |  | 7.46 | 6.7886 |  |  | 5.6696
9. | výška průkrčníku |  |  |  | K2K21 ⟂ k |  |  | 1,3 cm |  |  |  | 1.3 | 1.3 |  |  | 1.3
10. | zadní šířka |  |  |  | H1H3 = H7H5 |  |  | 0,5šz [-1cm] (0,5šz -2,5cm) |  |  |  | 20.4 | 18.564 |  |  | 15.504
11. | zadní průramková |  |  |  | H3N3⟂h
12. | zadní náramenicový bod |  |  |  | N3N4 |  |  | 1,0cm |  |  |  | 1 | 1 |  |  | 1
13. | náramenice |  |  |  | K21N4
14. | hrudní šířka |  |  |  | H1H4 |  |  | 0,25oh [-1cm] (0,25oh -3cm) |  |  |  | 23 | 20.93 |  |  | 17.48
15. | boční přímka |  |  |  | H4D4 ⟂ h
16. | pomocná přímka |  |  |  | N4H4
17. | obrys ZD |  |  |  | K1,K21,N4,L3,H4,P4,D4,D1,K1
18. | hloubka průkrčníku PD |  |  |  | K7K71 |  |  | 0,17 ok [– 0,5cm] (0,17 ok – 1cm) |  |  |  | 6.46 | 6.5892 |  |  | 6.783
19. | obrys PD |  |  |  | K71,K21,N4,L31,H4,P4,D4,D7,K71
20. | středová přímka rukávu |  |  |  | 4
21. | hrudní přímka |  |  |  | 4 ⟂ h => H
22. | výška rukávové hlavice |  |  |  | H“ N4“ |  |  | 0,5 K1H1 [+0,5] (0,5 K1H1+1) |  |  |  | 11.1 | 11.322 |  |  | 11.655
23. | délka rukávu |  |  |  | N4“ Z |  |  | dr [+2cm] (dr +4cm) |  |  |  | 59 | 60.18 |  |  | 61.95
24. | parametr rukávová hlavice |  |  |  | N4´´ H4´ => H4´ |  |  | H4N4 z trupové části + 1 cm
25. |  |  |  |  | N4 31=31 32= =32 H4 |  |  | 0,33 N4“ H4´
26. | šířka rukávu v dolním kraji |  |  |  | Z4Z |  |  | 0,5 oz [+1 cm] (0,5 oz +0,5cm) |  |  |  | 9 | 8.19 |  |  | 6.84
27. | obrys rukávu základní tvar |  |  |  | N4“, Z, Z4, H4´, N4“

## kontrola
Rozměr | Konstrukční úsečka | Vzorec | Bez uvažování elasticity materiálu | ZJ | ZO | Rozměr | ZJ | ZO | ZJ SW | ZO SW | rozdil ZJ | rozdil ZO
šířka průkrčníku | K1K2 | 0,17 ok+1 | 7.5 | 6.8 | 5.7 | hloubka průkrčníku PD | 6.6 | 6.8 | 6.2 | 6.4 | 0.4 | 0.4
zadní šířka | H1H3 | 0,5šz | 20.4 | 18.6 | 15.5 | hrudní šířka | 20.9 | 17.5 | 20.5 | 17.1 | 0.4 | 0.4
hrudní šířka | H1H4 | 0,25oh | 23 | 20.9 | 17.5 | zadní hloubka podpaží | 22.6 | 23.3 | 22.3 | 23 | 0.3 | 0.3
hloubka průkrčníku PD | K1K7 | 0,17 ok | 6.5 | 6.6 | 6.8 | šířka rukávu v dolním kraji | 8.2 | 7 | 7.7 | 6.4 | 0.5 | 0.6
zadní hloubka podpaží | K1H1 | zhp | 22.2 | 22.6 | 23.3 | délka oděvu | 55.1 | 56.7 | 54.6 | 56.2 | 0.5 | 0.5
délka oděvu | K1D1 | do | 54 | 55.1 | 56.7 | délka rukávu | 60.2 | 62 | 62.2 | 66.4 | -2 | -4.4
výška rukávové hlavice | N4''H'' | 0,5 K1H1 | 11.1 | 11.3 | 11.7
délka rukávu | N4''Z | dr | 59 | 60.2 | 62