## měření
HODNOTY PRODLOUŽENÍ [mm] PŘI MAXIMÁLNÍ SÍLE [~5N] V DANÉM CYKLU
HODNOTY PRODLOUŽENÍ [mm] PŘI MAXIMÁLNÍ SÍLE [~5N] V DANÉM CYKLU | [21 empty] | HODNOTY PRODLOUŽENÍ [mm] PŘI MAXIMÁLNÍ SÍLE [~5N] V DANÉM CYKLU
Č. VZORKU - NÁZEV | 1 - PALLONE |  | 2 - SHYLA |  | 3 - PYRUS |  | 4 - VALKA |  | 5 - REBA |  | Č. VZORKU - NÁZEV | 6 - TURI |  | 7 - PROGRESS |  | 8 - VIRGO |  | 9 - CAMIRO |  | 10 - NAOMI |  | Č. VZORKU - NÁZEV | 11 - KHLOE |  | 12 - TISAM PRT |  | 13 - TISAM DRK |  | 14 - JAWEN |  | 15 - LAPIS |  | Č. VZORKU - NÁZEV | 16 - ROSOLE |  | 17 - MIMOSA |  | 18 - WIDO PRT |  | 19 - WIDO BLK |  | 20 - BROX
MĚŘENÍ | SLOUPEK | ŘÁDEK | SLOUPEK | ŘÁDEK | SLOUPEK | ŘÁDEK | SLOUPEK | ŘÁDEK | SLOUPEK | ŘÁDEK | MĚŘENÍ | SLOUPEK | ŘÁDEK | SLOUPEK | ŘÁDEK | SLOUPEK | ŘÁDEK | SLOUPEK | ŘÁDEK | SLOUPEK | ŘÁDEK | MĚŘENÍ | SLOUPEK | ŘÁDEK | SLOUPEK | ŘÁDEK | SLOUPEK | ŘÁDEK | SLOUPEK | ŘÁDEK | SLOUPEK | ŘÁDEK | MĚŘENÍ | SLOUPEK | ŘÁDEK | SLOUPEK | ŘÁDEK | SLOUPEK | ŘÁDEK | SLOUPEK | ŘÁDEK | SLOUPEK | ŘÁDEK
1 | 60.865 | 50.242 | 48.936 | 51.125 | 17.422 | 71.942 | 62.339 | 74.566 | 44.557 | 89.784 | 1 | 8.3744 | 45.7426 | 56.528 | 41.336 | 16.2716 | 36.053 | 51.0996 | 60.0442 | 51.4 | 50.33 | 1 | 17.544 | 71.499 | 6.434 | 16.989 | 9.799 | 30.969 | 55.505 | 63.234 | 50.867 | 41.807 | 1 | 48.934 | 69.203 | 35.065 | 69.456 | 35.35 | 66.839 | 60.228 | 58.043 | 35.245 | 62.478
2 | 61.66 | 49.041 | 49.807 | 51.581 | 18.785 | 75.736 | 64.002 | 73.448 | 44.375 | 83.596 | 2 | 8.28 | 46.5976 | 55.684 | 41.4 | 16.6116 | 37.496 | 53.1374 | 61.147 | 52.426 | 48.725 | 2 | 16.791 | 72.934 | 6.796 | 16.888 | 9.656 | 32.009 | 60.068 | 61.248 | 52.127 | 44.312 | 2 | 49.529 | 66.328 | 36.079 | 70.244 | 36.201 | 67.242 | 60.826 | 56.337 | 36.092 | 61.245
3 | 61.457 | 50.738 | 51.513 | 47.429 | 16.946 | 74.531 | 65.655 | 72.824 | 45.141 | 84.013 | 3 | 7.892 | 45.4316 | 55.244 | 36.548 | 15.9612 | 37.4248 | 51.0544 | 58.5618 | 51.591 | 44.828 | 3 | 17.131 | 73.123 | 6.75 | 17.608 | 9.289 | 31.734 | 56.774 | 65.619 | 57.742 | 42.153 | 3 | 48.8 | 66.516 | 34.629 | 71.661 | 35.894 | 68.019 | 60.722 | 55.745 | 35.596 | 60.537
4 | 60.822 | 49.624 | 48.826 | 50.246 | 16.283 | 75.246 | 64.823 | 75.59 | 46.702 | 81.765 | 4 | 7.7066 | 42.6754 | 58.042 | 40.757 | 15.852 | 38.8006 | 51.7492 | 61.2314 | 51.591 | 55.744 | 4 | 18.002 | 74.417 | 6.708 | 18.097 | 9.544 | 31.639 | 53.395 | 66.621 | 51.138 | 47.929 | 4 | 49.518 | 65.628 | 34.227 | 71.127 | 36.638 | 65.249 | 60.229 | 57.44 | 35.732 | 62.12
5 | 60.999 | 48.865 | 49.329 | 49.611 | 18.448 | 73.014 | 63.211 | 71.293 | 45.998 | 85.406 | 5 | 8.0582 | 43.6648 | 54.724 | 41.625 | 16.6696 | 36.5974 | 51.9058 | 57.5576 | 52.047 | 48.829 | 5 | 17.828 | 75.316 | 6.397 | 18.083 | 9.764 | 31.82 | 58.556 | 66.902 | 51.867 | 48.436 | 5 | 49.216 | 66.221 | 32.803 | 71.701 | 34.801 | 68.315 | 61.008 | 58.373 | 36.451 | 61.69
PRŮMĚR | 61.1606 | 49.702 | 49.6822 | 49.9984 | 17.5768 | 74.0938 | 64.006 | 73.5442 | 45.3546 | 84.9128 | PRŮMĚR | 8.06224 | 44.8224 | 56.0444 | 40.3332 | 16.2732 | 37.27436 | 51.78928 | 59.7084 | 51.811 | 49.6912 | PRŮMĚR | 17.4592 | 73.4578 | 6.617 | 17.533 | 9.6104 | 31.6342 | 56.8596 | 64.7248 | 52.7482 | 44.9274 | PRŮMĚR | 49.1994 | 66.7792 | 34.5606 | 70.8378 | 35.7768 | 67.1328 | 60.6026 | 57.1876 | 35.8232 | 61.614
SM. ODCHYLKA | 0.3362729 | 0.7083036 | 0.9779618 | 1.455132 | 0.928927 | 1.415044 | 1.165986 | 1.471409 | 0.8798701 | 2.69904 | SM. ODCHYLKA | 0.2450882 | 1.436584 | 1.160884 | 1.914145 | 0.3305763 | 0.9328623 | 0.7547606 | 1.445164 | 0.37407 | 3.531914 | SM. ODCHYLKA | 0.4454308 | 1.311208 | 0.1672722 | 0.5173359 | 0.1838201 | 0.3542515 | 2.324535 | 2.165456 | 2.53898 | 2.797598 | SM. ODCHYLKA | 0.2967744 | 1.247759 | 1.073786 | 0.868145 | 0.6433803 | 1.079805 | 0.3188778 | 1.00052 | 0.4148828 | 0.6788811
ROZPTYL | 0.1130794 | 0.501694 | 0.95640936 | 2.11741024 | 0.86290536 | 2.00234816 | 1.359524 | 2.16504336 | 0.77417144 | 7.28481656 | ROZPTYL | 0.0600682144 | 2.063774896 | 1.34765184 | 3.66395256 | 0.109280704 | 0.8702320224 | 0.5696635936 | 2.08849856 | 0.1399284 | 12.47441976 | ROZPTYL | 0.19840856 | 1.71926536 | 0.02798 | 0.2676364 | 0.03378984 | 0.12549416 | 5.40346504 | 4.68919816 | 6.44641976 | 7.82655704 | ROZPTYL | 0.08807504 | 1.55690216 | 1.15301664 | 0.75367576 | 0.41393816 | 1.16597856 | 0.10168304 | 1.00104064 | 0.17212776 | 0.4608796
MEDIÁN | 60.999 | 49.624 | 49.329 | 50.246 | 17.422 | 74.531 | 64.002 | 73.448 | 45.141 | 84.013 | MEDIÁN | 8.0582 | 45.4316 | 55.684 | 41.336 | 16.2716 | 37.4248 | 51.7492 | 60.0442 | 51.591 | 48.829 | MEDIÁN | 17.544 | 73.123 | 6.708 | 17.608 | 9.656 | 31.734 | 56.774 | 65.619 | 51.867 | 44.312 | MEDIÁN | 49.216 | 66.328 | 34.629 | 71.127 | 35.894 | 67.242 | 60.722 | 57.44 | 35.732 | 61.69
95% INT. SPOL. | 0.1473754 | 0.310422 | 0.4286028 | 0.6377282 | 0.4071127 | 0.6201588 | 0.5110066 | 0.6448614 | 0.385613 | 1.182885 | 95% INT. SPOL. | 0.1074127 | 0.6295993 | 0.5087705 | 0.8388958 | 0.1448788 | 0.4088374 | 0.3307823 | 0.6333593 | 0.1639404 | 1.547901 | 95% INT. SPOL. | 0.195215 | 0.5746515 | 0.07330894 | 0.2267283 | 0.08056124 | 0.1552547 | 1.018754 | 0.9490353 | 1.112737 | 1.226079 | 95% INT. SPOL. | 0.1300647 | 0.5468444 | 0.4705989 | 0.3804743 | 0.2819687 | 0.4732367 | 0.1397518 | 0.4384892 | 0.1818271 | 0.2975273
PROTAŽENÍ [%] | 61.1606 | 49.702 | 49.6822 | 49.9984 | 17.5768 | 74.0938 | 64.006 | 73.5442 | 45.3546 | 84.9128 | PROTAŽENÍ [%] | 8.06224 | 44.8224 | 56.0444 | 40.3332 | 16.2732 | 37.27436 | 51.78928 | 59.7084 | 51.811 | 49.6912 | PROTAŽENÍ [%] | 17.4592 | 73.4578 | 6.617 | 17.533 | 9.6104 | 31.6342 | 56.8596 | 64.7248 | 52.7482 | 44.9274 | PROTAŽENÍ [%] | 49.1994 | 66.7792 | 34.5606 | 70.8378 | 35.7768 | 67.1328 | 60.6026 | 57.1876 | 35.8232 | 61.614
HODNOTY PRODLOUŽENÍ [mm] PŘI MAXIMÁLNÍ SÍLE [~5N] V DANÉM CYKLU | [21 empty] | HODNOTY PRODLOUŽENÍ [mm] PŘI MAXIMÁLNÍ SÍLE [~5N] V DANÉM CYKLU
Č. VZORKU - NÁZEV | 1 - PALLONE |  | 2 - SHYLA |  | 3 - PYRUS |  | 4 - VALKA |  | 5 - REBA |  | Č. VZORKU - NÁZEV | 6 - TURI |  | 7 - PROGRESS |  | 8 - VIRGO |  | 9 - CAMIRO |  | 10 - NAOMI |  | Č. VZORKU - NÁZEV | 11 - KHLOE |  | 12 - TISAM PRT |  | 13 - TISAM DRK |  | 14 - JAWEN |  | 15 - LAPIS |  | Č. VZORKU - NÁZEV | 16 - ROSOLE |  | 17 - MIMOSA |  | 18 - WIDO PRT |  | 19 - WIDO BLK |  | 20 - BROX
MĚŘENÍ | SLOUPEK | ŘÁDEK | SLOUPEK | ŘÁDEK | SLOUPEK | ŘÁDEK | SLOUPEK | ŘÁDEK | SLOUPEK | ŘÁDEK | MĚŘENÍ | SLOUPEK | ŘÁDEK | SLOUPEK | ŘÁDEK | SLOUPEK | ŘÁDEK | SLOUPEK | ŘÁDEK | SLOUPEK | ŘÁDEK | MĚŘENÍ | SLOUPEK | ŘÁDEK | SLOUPEK | ŘÁDEK | SLOUPEK | ŘÁDEK | SLOUPEK | ŘÁDEK | SLOUPEK | ŘÁDEK | MĚŘENÍ | SLOUPEK | ŘÁDEK | SLOUPEK | ŘÁDEK | SLOUPEK | ŘÁDEK | SLOUPEK | ŘÁDEK | SLOUPEK | ŘÁDEK
1 | 79 | 61 | 62 | 73 | 26 | 102 | 79 | 90 | 56 | 98 | 1 | 12 | 68 | 77 | 58 | 23 | 50 | 58 | 76 | 64 | 60 | 1 | 22 | 91 | 10 | 22 | 12 | 46 | 97 | 105 | 71 | 50 | 1 | 70 | 85 | 51 | 89 | 40 | 89 | 75 | 76 | 46 | 76
2 | 78 | 66 | 61 | 63 | 24 | 100 | 78 | 92 | 61 | 99 | 2 | 11 | 67 | 78 | 56 | 20 | 50 | 66 | 75 | 68 | 59 | 2 | 25 | 92 | 12 | 30 | 16 | 47 | 93 | 110 | 70 | 56 | 2 | 69 | 86 | 49 | 91 | 43 | 87 | 74 | 78 | 49 | 78
3 | 76 | 66 | 65 | 66 | 23 | 99 | 80 | 89 | 60 | 105 | 3 | 14 | 65 | 78 | 54 | 24 | 49 | 63 | 74 | 66 | 60 | 3 | 21 | 89 | 11 | 26 | 15 | 60 | 107 | 121 | 68 | 63 | 3 | 71 | 83 | 49 | 89 | 41 | 86 | 80 | 80 | 47 | 79
4 | 77 | 68 | 63 | 65 | 23 | 90 | 81 | 92 | 58 | 104 | 4 | 10 | 68 | 76 | 57 | 22 | 49 | 58 | 73 | 70 | 63 | 4 | 23 | 91 | 14 | 33 | 16 | 45 | 97 | 113 | 72 | 60 | 4 | 62 | 84 | 50 | 90 | 44 | 86 | 75 | 80 | 46 | 79
5 | 78 | 66 | 66 | 68 | 26 | 90 | 81 | 90 | 60 | 104 | 5 | 8 | 67 | 79 | 56 | 23 | 46 | 63 | 72 | 65 | 61 | 5 | 25 | 91 | 10 | 27 | 15 | 46 | 100 | 120 | 71 | 56 | 5 | 64 | 86 | 50 | 87 | 41 | 85 | 76 | 79 | 47 | 77
PRŮMĚR | 77.6 | 65.4 | 63.4 | 67 | 24.4 | 96.2 | 79.8 | 90.6 | 59 | 102 | PRŮMĚR | 11 | 67 | 77.6 | 56.2 | 22.4 | 48.8 | 61.6 | 74 | 66.6 | 60.6 | PRŮMĚR | 23.2 | 90.8 | 11.4 | 27.6 | 14.8 | 48.8 | 98.8 | 113.8 | 70.4 | 57 | PRŮMĚR | 67.2 | 84.8 | 49.8 | 89.2 | 41.8 | 86.6 | 76 | 78.6 | 47 | 77.8
SM. ODCHYLKA | 1.019804 | 2.332381 | 1.854724 | 3.405877 | 1.356466 | 5.153639 | 1.16619 | 1.2 | 1.788854 | 2.898275 | SM. ODCHYLKA | 2 | 1.095445 | 1.019804 | 1.32665 | 1.356466 | 1.469694 | 3.136877 | 1.414214 | 2.154066 | 1.356466 | SM. ODCHYLKA | 1.6 | 0.9797959 | 1.496663 | 3.720215 | 1.469694 | 5.635601 | 4.664762 | 6.046487 | 1.356466 | 4.38178 | SM. ODCHYLKA | 3.544009 | 1.16619 | 0.7483315 | 1.32665 | 1.469694 | 1.356466 | 2.097618 | 1.496663 | 1.095445 | 1.16619
ROZPTYL | 1.04 | 5.44 | 3.44 | 11.6 | 1.84 | 26.56 | 1.36 | 1.44 | 3.2 | 8.4 | ROZPTYL | 4 | 1.2 | 1.04 | 1.76 | 1.84 | 2.16 | 9.84 | 2 | 4.64 | 1.84 | ROZPTYL | 2.56 | 0.96 | 2.24 | 13.84 | 2.16 | 31.76 | 21.76 | 36.56 | 1.84 | 19.2 | ROZPTYL | 12.56 | 1.36 | 0.56 | 1.76 | 2.16 | 1.84 | 4.4 | 2.24 | 1.2 | 1.36
MEDIÁN | 78 | 66 | 63 | 66 | 24 | 99 | 80 | 90 | 60 | 104 | MEDIÁN | 11 | 67 | 78 | 56 | 23 | 49 | 63 | 74 | 66 | 60 | MEDIÁN | 23 | 91 | 11 | 27 | 15 | 46 | 97 | 113 | 71 | 56 | MEDIÁN | 69 | 85 | 50 | 89 | 41 | 86 | 75 | 79 | 47 | 78
95% INT. SPOL. | 0.4469406 | 1.022192 | 0.8128536 | 1.492664 | 0.5944865 | 2.258641 | 0.5110961 | 0.5259135 | 0.7839856 | 1.270202 | 95% INT. SPOL. | 0.8765225 | 0.4800912 | 0.4469406 | 0.5814193 | 0.5944865 | 0.6441099 | 1.374772 | 0.619795 | 0.9440437 | 0.5944865 | 95% INT. SPOL. | 0.701218 | 0.4294066 | 0.6559294 | 1.630426 | 0.6441099 | 2.469866 | 2.044384 | 2.649941 | 0.5944865 | 1.920365 | 95% INT. SPOL. | 1.553202 | 0.5110961 | 0.3279647 | 0.5814193 | 0.6441099 | 0.5944865 | 0.9193046 | 0.6559294 | 0.4800912 | 0.5110961
PROTAŽENÍ [%] | 77.6 | 65.4 | 63.4 | 67 | 24.4 | 96.2 | 79.8 | 90.6 | 59 | 102 | PROTAŽENÍ [%] | 11 | 67 | 77.6 | 56.2 | 22.4 | 48.8 | 61.6 | 74 | 66.6 | 60.6 | PROTAŽENÍ [%] | 23.2 | 90.8 | 11.4 | 27.6 | 14.8 | 48.8 | 98.8 | 113.8 | 70.4 | 57 | PROTAŽENÍ [%] | 67.2 | 84.8 | 49.8 | 89.2 | 41.8 | 86.6 | 76 | 78.6 | 47 | 77.8

## trhačka_siloměr
| TESTOMETRIC |  | SILOMĚR
Č. VZORKU - NÁZEV | SLOUPEK [%] | ŘÁDEK [%] | SLOUPEK [%] | ŘÁDEK [%] | ODCHYLKA [%] |  | PROCENTUÁLNÍ ROZDÍL
[5 empty] | SLOUPEK [%] | ŘÁDEK [%] | SLOUPEK [%] | ŘÁDEK [%]
1 - PALLONE | 61.1606 | 49.702 | 77.6 | 65.4 | 16.4394 | 15.698 | 78.81521 | 75.99694
61.1606
2 - SHYLA | 49.6822 | 49.9984 | 63.4 | 67 | 13.7178 | 17.0016 | 78.36309 | 74.62448
3 - PYRUS | 17.5768 | 74.0938 | 24.4 | 96.2 | 6.8232 | 22.1062 | 72.03607 | 77.02058
4 - VALKA | 64.006 | 73.5442 | 79.8 | 90.6 | 15.794 | 17.0558 | 80.20802 | 81.17461
5 - REBA | 45.3546 | 84.9128 | 59 | 102 | 13.6454 | 17.0872 | 76.8722 | 83.24784
6 - TURI | 8.06224 | 44.8224 | 11 | 11 | 2.93776 | 33.8224 | 73.29309 | 407.4764
7 - PROGRESS | 56.0444 | 40.3332 | 77.6 | 56.2 | 21.5556 | 15.8668 | 72.22216 | 71.76726
8 - VIRGO | 16.2732 | 37.27436 | 22.4 | 48.8 | 6.1268 | 11.52564 | 72.64821 | 76.38189
9 - CAMIRO | 51.78928 | 59.7084 | 61.6 | 74 | 9.81072 | 14.2916 | 84.07351 | 80.68703
10 - NAOMI | 51.811 | 49.6912 | 66.6 | 60.6 | 14.789 | 10.9088 | 77.79429 | 81.99868
11 - KHLOE | 17.4592 | 73.4578 | 23.2 | 90.8 | 5.7408 | 17.3422 | 75.25517 | 80.90066
12 - TISAM PRT | 6.617 | 17.533 | 11.4 | 27.6 | 4.783 | 10.067 | 58.04386 | 63.52536
13 - TISAM DRK | 9.6104 | 31.6342 | 14.8 | 48.8 | 5.1896 | 17.1658 | 64.93514 | 64.82418
14 - JAWEN | 56.8596 | 64.7248 | 98.8 | 113.8 | 41.9404 | 49.0752 | 57.5502 | 56.87592
15 - LAPIS | 52.7482 | 44.9274 | 70.4 | 57 | 17.6518 | 12.0726 | 74.92642 | 78.82
16 - ROSOLE | 49.1994 | 66.7792 | 67.2 | 84.8 | 18.0006 | 18.0208 | 73.21339 | 78.74906
17 - MIMOSA | 34.5606 | 70.8378 | 49.8 | 89.2 | 15.2394 | 18.3622 | 69.3988 | 79.41457
18 - WIDO PRT | 35.7768 | 67.1328 | 41.8 | 86.6 | 6.0232 | 19.4672 | 85.59043 | 77.52055
19 - WIDO BLK | 60.6026 | 57.1876 | 76 | 78.6 | 15.3974 | 21.4124 | 79.74026 | 72.75776
20 - BROX | 35.8232 | 69.9778 | 47 | 77.8 | 11.1768 | 7.8222 | 76.21957 | 89.94576

## tloušťka materiálu
Č. VZORKU | 1 - PALLONE | 2 - SHYLA | 3 - PYRUS | 4 - VALKA | 5 - REBA
1 | 1.24 | 0.57 | 0.48 | 0.61 | 0.51
2 | 1.26 | 0.57 | 0.47 | 0.61 | 0.51
3 | 1.25 | 0.57 | 0.48 | 0.6 | 0.52
4 | 1.23 | 0.55 | 0.47 | 0.58 | 0.52
5 | 1.24 | 0.55 | 0.48 | 0.58 | 0.49
PRŮMĚR | 1.244 | 0.562 | 0.476 | 0.596 | 0.51
Č. VZORKU | 6 - TURI | 7 - PROGRESS | 8 - VIRGO | 9 - CAMIRO | 10 - NAOMI
1 | 0.5 | 0.6 | 0.39 | 0.57 | 0.7
2 | 0.48 | 0.59 | 0.38 | 0.58 | 0.7
3 | 0.48 | 0.58 | 0.4 | 0.59 | 0.67
4 | 0.5 | 0.56 | 0.39 | 0.58 | 0.67
5 | 0.5 | 0.57 | 0.39 | 0.59 | 0.68
PRŮMĚR | 0.492 | 0.58 | 0.39 | 0.582 | 0.684
Č. VZORKU | 11 - KHLOE | 12 - TISAM PRT | 13 - TISAM DRK | 14 - JAWEN | 15 - LAPIS
1 | 0.77 | 0.45 | 0.61 | 0.9 | 1.03
2 | 0.77 | 0.45 | 0.61 | 0.9 | 0.97
3 | 0.73 | 0.44 | 0.61 | 0.89 | 0.99
4 | 0.74 | 0.46 | 0.61 | 0.9 | 1.01
5 | 0.76 | 0.44 | 0.61 | 0.9 | 0.97
PRŮMĚR | 0.754 | 0.448 | 0.61 | 0.898 | 0.994
Č. VZORKU | 16 - ROSOLE | 17 - MIMOSA | 18 - WIDO PRT | 19 - WIDO BLK | 20 - BROX
1 | 0.64 | 0.45 | 0.47 | 0.52 | 0.48
2 | 0.62 | 0.44 | 0.46 | 0.53 | 0.48
3 | 0.64 | 0.45 | 0.46 | 0.53 | 0.48
4 | 0.65 | 0.45 | 0.48 | 0.52 | 0.49
5 | 0.65 | 0.46 | 0.45 | 0.53 | 0.47
PRŮMĚR | 0.64 | 0.45 | 0.464 | 0.526 | 0.48
>62

## materiálové karty
KÓD VÝROBKU | - |  |  | KÓD VÝROBKU | - |  |  | KÓD VÝROBKU | -
Article - Number |  |  |  | Article - Number |  |  |  | Article - Number
NÁZEV VÝROBKU | VZOREK 1 - PALLONE |  |  | NÁZEV VÝROBKU | VZOREK 3 - PYRUS |  |  | NÁZEV VÝROBKU | VZOREK 5 - REBA
Article - name |  |  |  | Article - name |  |  |  | Article - name
Vzorek |  |  |  | Vzorek |  |  |  | Vzorek
Swatch |  |  |  | Swatch |  |  |  | Swatch
MATERIÁLOVÉ SLOŽENÍ | 88% polyester, 12% Spandex |  |  | MATERIÁLOVÉ SLOŽENÍ | 100% polyester |  |  | MATERIÁLOVÉ SLOŽENÍ | 96% viskóza, 4% Spandex
Composition | 88% polyester, 12% Spandex |  |  | Composition | 100% polyester |  |  | Composition | 96% viscose, 4% Spandex
PLETENINA | zátažná jednolícní vzorovaná |  |  | PLETENINA | zátažná interloková vzorovaná |  |  | PLETENINA | zátažná jednolícní hladká
Knitted fabric | plain jersey fabric with pattern |  |  | Knitted fabric | interlock fabric with pattern |  |  | Knitted fabric | plain jersey fabric
TECHNICKÉ ÚDAJE |  |  |  | TECHNICKÉ ÚDAJE |  |  |  | TECHNICKÉ ÚDAJE
Technical details |  |  |  | Technical details |  |  |  | Technical details
TLOUŠŤKA | ČSN EN ISO 5084 (800844) | mm | 1.24 | TLOUŠŤKA | ČSN EN ISO 5084 (800844) | mm | 0.48 | TLOUŠŤKA | ČSN EN ISO 5084 (800844) | mm | 0.51
Fabric thickness |  |  |  | Fabric thickness |  |  |  | Fabric thickness
PLOŠNÁ MĚRNÁ HMOTNOST | EN ISO 12127 | g/m2 | 192 | PLOŠNÁ MĚRNÁ HMOTNOST | EN ISO 12127 | g/m2 | 110 | PLOŠNÁ MĚRNÁ HMOTNOST | EN ISO 12127 | g/m2 | 170
Weight |  |  |  | Weight |  |  |  | Weight
SYMBOLY ÚDRŽBY | #VALUE! |  |  | SYMBOLY ÚDRŽBY | #VALUE! |  |  | SYMBOLY ÚDRŽBY | #VALUE!
Laundry symbols |  |  |  | Laundry symbols |  |  |  | Laundry symbols
KÓD VÝROBKU | - |  |  | KÓD VÝROBKU | - |  |  | KÓD VÝROBKU | -
Article - Number |  |  |  | Article - Number |  |  |  | Article - Number
NÁZEV VÝROBKU | VZOREK 2 - SHYLA |  |  | NÁZEV VÝROBKU | VZOREK 4 - VALKA |  |  | NÁZEV VÝROBKU | VZOREK 6 - TURI
Article - name |  |  |  | Article - name |  |  |  | Article - name
Vzorek |  |  |  | Vzorek |  |  |  | Vzorek
Swatch |  |  |  | Swatch |  |  |  | Swatch
MATERIÁLOVÉ SLOŽENÍ | 74% polyester, 9% Spandex, 17% Lyocell |  |  | MATERIÁLOVÉ SLOŽENÍ | 92% polyester, 8% elastan |  |  | MATERIÁLOVÉ SLOŽENÍ | 88% polyester, 12% Spandex
Composition | 74% polyester, 9% Spandex, 17% Lyocell |  |  | Composition | 92% polyester, 8% elastan |  |  | Composition | 88% polyester, 12% Spandex
PLETENINA | zátažná jednolícní hladká |  |  | PLETENINA | zátažná jednolícní hladká |  |  | PLETENINA | zátažná jednolícní vzorovaná
Knitted fabric | plain jersey fabric |  |  | Knitted fabric | plain jersey fabric |  |  | Knitted fabric | plain jersey fabric with pattern
TECHNICKÉ ÚDAJE |  |  |  | TECHNICKÉ ÚDAJE |  |  |  | TECHNICKÉ ÚDAJE
Technical details |  |  |  | Technical details |  |  |  | Technical details
TLOUŠŤKA | ČSN EN ISO 5084 (800844) | mm | 0.56 | TLOUŠŤKA | ČSN EN ISO 5084 (800844) | mm | 0.59 | TLOUŠŤKA | ČSN EN ISO 5084 (800844) | mm | 0.49
Fabric thickness |  |  |  | Fabric thickness |  |  |  | Fabric thickness
PLOŠNÁ MĚRNÁ HMOTNOST | EN ISO 12127 | g/m2 | 194 | PLOŠNÁ MĚRNÁ HMOTNOST | EN ISO 12127 | g/m2 | 156 | PLOŠNÁ MĚRNÁ HMOTNOST | EN ISO 12127 | g/m2 | 156
Weight |  |  |  | Weight |  |  |  | Weight
SYMBOLY ÚDRŽBY | #VALUE! |  |  | SYMBOLY ÚDRŽBY | #VALUE! |  |  | SYMBOLY ÚDRŽBY | #VALUE!
Laundry symbols |  |  |  | Laundry symbols |  |  |  | Laundry symbols
KÓD VÝROBKU | - |  |  | KÓD VÝROBKU | - |  |  | KÓD VÝROBKU | -
Article - Number |  |  |  | Article - Number |  |  |  | Article - Number
NÁZEV VÝROBKU | VZOREK 7 - PROGRESS |  |  | NÁZEV VÝROBKU | VZOREK 9 - CAMIRO |  |  | NÁZEV VÝROBKU | VZOREK 11 - KHLOE
Article - name |  |  |  | Article - name |  |  |  | Article - name
Vzorek |  |  |  | Vzorek |  |  |  | Vzorek
Swatch |  |  |  | Swatch |  |  |  | Swatch
MATERIÁLOVÉ SLOŽENÍ | 90% polyester, 2% polyamid, 8% elastan |  |  | MATERIÁLOVÉ SLOŽENÍ | 90% polyester, 10% Spandex |  |  | MATERIÁLOVÉ SLOŽENÍ | 100% polyester
Composition | 90% polyester, 2% polyamid, 8% elastan |  |  | Composition | 90% polyester, 10% Spandex |  |  | Composition | 100% polyester
PLETENINA | zátažná jednolícní vzorovaná |  |  | PLETENINA | zátažná jednolícní hladká |  |  | PLETENINA | zátažná interloková vzorovaná
Knitted fabric | plain jersey fabric with pattern |  |  | Knitted fabric | plain jersey fabric |  |  | Knitted fabric | interlock fabric with pattern
TECHNICKÉ ÚDAJE |  |  |  | TECHNICKÉ ÚDAJE |  |  |  | TECHNICKÉ ÚDAJE
Technical details |  |  |  | Technical details |  |  |  | Technical details
TLOUŠŤKA | ČSN EN ISO 5084 (800844) | mm | 0.58 | TLOUŠŤKA | ČSN EN ISO 5084 (800844) | mm | 0.58 | TLOUŠŤKA | ČSN EN ISO 5084 (800844) | mm | 0.75
Fabric thickness |  |  |  | Fabric thickness |  |  |  | Fabric thickness
PLOŠNÁ MĚRNÁ HMOTNOST | EN ISO 12127 | g/m2 | 186 | PLOŠNÁ MĚRNÁ HMOTNOST | EN ISO 12127 | g/m2 | 204 | PLOŠNÁ MĚRNÁ HMOTNOST | EN ISO 12127 | g/m2 | 134
Weight |  |  |  | Weight |  |  |  | Weight
SYMBOLY ÚDRŽBY | #VALUE! |  |  | SYMBOLY ÚDRŽBY | #VALUE! |  |  | SYMBOLY ÚDRŽBY | #VALUE!
Laundry symbols |  |  |  | Laundry symbols |  |  |  | Laundry symbols
KÓD VÝROBKU | - |  |  | KÓD VÝROBKU | - |  |  | KÓD VÝROBKU | -
Article - Number |  |  |  | Article - Number |  |  |  | Article - Number
NÁZEV VÝROBKU | VZOREK 8 - VIRGO |  |  | NÁZEV VÝROBKU | VZOREK 10 - NAOMI |  |  | NÁZEV VÝROBKU | VZOREK 12 - TISAM PRT
Article - name |  |  |  | Article - name |  |  |  | Article - name
Vzorek |  |  |  | Vzorek |  |  |  | Vzorek
Swatch |  |  |  | Swatch |  |  |  | Swatch
MATERIÁLOVÉ SLOŽENÍ | 100% polyester |  |  | MATERIÁLOVÉ SLOŽENÍ | 78% polyester, 22% Spandex |  |  | MATERIÁLOVÉ SLOŽENÍ | 100% polyester
Composition | 100% polyester |  |  | Composition | 78% polyester, 22% Spandex |  |  | Composition | 100% polyester
PLETENINA | zátažná jednolícní vzorovaná |  |  | PLETENINA | zátažná interloková hladká |  |  | PLETENINA | zátažná interloková vzorovaná
Knitted fabric | plain jersey fabric with pattern |  |  | Knitted fabric | interlock fabric |  |  | Knitted fabric | interlock fabric with pattern
TECHNICKÉ ÚDAJE |  |  |  | TECHNICKÉ ÚDAJE |  |  |  | TECHNICKÉ ÚDAJE
Technical details |  |  |  | Technical details |  |  |  | Technical details
TLOUŠŤKA | ČSN EN ISO 5084 (800844) | mm | 0.39 | TLOUŠŤKA | ČSN EN ISO 5084 (800844) | mm | 0.68 | TLOUŠŤKA | ČSN EN ISO 5084 (800844) | mm | 0.45
Fabric thickness |  |  |  | Fabric thickness |  |  |  | Fabric thickness
PLOŠNÁ MĚRNÁ HMOTNOST | EN ISO 12127 | g/m2 | 98 | PLOŠNÁ MĚRNÁ HMOTNOST | EN ISO 12127 | g/m2 | 280 | PLOŠNÁ MĚRNÁ HMOTNOST | EN ISO 12127 | g/m2 | 160
Weight |  |  |  | Weight |  |  |  | Weight
SYMBOLY ÚDRŽBY | #VALUE! |  |  | SYMBOLY ÚDRŽBY | #VALUE! |  |  | SYMBOLY ÚDRŽBY | #VALUE!
Laundry symbols |  |  |  | Laundry symbols |  |  |  | Laundry symbols
KÓD VÝROBKU | - |  |  | KÓD VÝROBKU | - |  |  | KÓD VÝROBKU | -
Article - Number |  |  |  | Article - Number |  |  |  | Article - Number
NÁZEV VÝROBKU | VZOREK 13 - TISAM DRK |  |  | NÁZEV VÝROBKU | VZOREK 15 - LAPIS |  |  | NÁZEV VÝROBKU | VZOREK 17 - MIMOSA
Article - name |  |  |  | Article - name |  |  |  | Article - name
Vzorek |  |  |  | Vzorek |  |  |  | Vzorek
Swatch |  |  |  | Swatch |  |  |  | Swatch
MATERIÁLOVÉ SLOŽENÍ | 100% polyester |  |  | MATERIÁLOVÉ SLOŽENÍ | 90% polyester, 10% elastan |  |  | MATERIÁLOVÉ SLOŽENÍ | 100% polyester
Composition | 100% polyester |  |  | Composition | 90% polyester, 10% elastan |  |  | Composition | 100% polyester
PLETENINA | zátažná interloková vzorovaná |  |  | PLETENINA | zátažná jednolícní hladká |  |  | PLETENINA | zátažná jednolícní hladká
Knitted fabric | interlock fabric with pattern |  |  | Knitted fabric | plain jersey fabric |  |  | Knitted fabric | plain jersey fabric
TECHNICKÉ ÚDAJE |  |  |  | TECHNICKÉ ÚDAJE |  |  |  | TECHNICKÉ ÚDAJE
Technical details |  |  |  | Technical details |  |  |  | Technical details
TLOUŠŤKA | ČSN EN ISO 5084 (800844) | mm | 0.61 | TLOUŠŤKA | ČSN EN ISO 5084 (800844) | mm | 0.99 | TLOUŠŤKA | ČSN EN ISO 5084 (800844) | mm | 0.45
Fabric thickness |  |  |  | Fabric thickness |  |  |  | Fabric thickness
PLOŠNÁ MĚRNÁ HMOTNOST | EN ISO 12127 | g/m2 | 160 | PLOŠNÁ MĚRNÁ HMOTNOST | EN ISO 12127 | g/m2 | 230 | PLOŠNÁ MĚRNÁ HMOTNOST | EN ISO 12127 | g/m2 | 182
Weight |  |  |  | Weight |  |  |  | Weight
SYMBOLY ÚDRŽBY | #VALUE! |  |  | SYMBOLY ÚDRŽBY | #VALUE! |  |  | SYMBOLY ÚDRŽBY | #VALUE!
Laundry symbols |  |  |  | Laundry symbols |  |  |  | Laundry symbols
KÓD VÝROBKU | - |  |  | KÓD VÝROBKU | - |  |  | KÓD VÝROBKU | -
Article - Number |  |  |  | Article - Number |  |  |  | Article - Number
NÁZEV VÝROBKU | VZOREK 14 - JAWEN |  |  | NÁZEV VÝROBKU | VZOREK 16 - ROSOLE |  |  | NÁZEV VÝROBKU | VZOREK 18- WIDO PRT
Article - name |  |  |  | Article - name |  |  |  | Article - name
Vzorek |  |  |  | Vzorek |  |  |  | Vzorek
Swatch |  |  |  | Swatch |  |  |  | Swatch
MATERIÁLOVÉ SLOŽENÍ | 64% polyester, 28% nylon, 8% Spandex |  |  | MATERIÁLOVÉ SLOŽENÍ | 90% polyester, 10% elastan |  |  | MATERIÁLOVÉ SLOŽENÍ | 94% polyester, 6% Spandex
Composition | 64% polyester, 28% nylon, 8% Spandex |  |  | Composition | 90% polyester, 10% elastan |  |  | Composition | 94% polyester, 6% Spandex
PLETENINA | zátažná jednolícní hladká |  |  | PLETENINA | zátažná jednolícní hladká |  |  | PLETENINA | zátažná jednolícní vzorovaná
Knitted fabric | plain jersey fabric |  |  | Knitted fabric | plain jersey fabric |  |  | Knitted fabric | plain jersey fabric with pattern
TECHNICKÉ ÚDAJE |  |  |  | TECHNICKÉ ÚDAJE |  |  |  | TECHNICKÉ ÚDAJE
Technical details |  |  |  | Technical details |  |  |  | Technical details
TLOUŠŤKA | ČSN EN ISO 5084 (800844) | mm | 0.9 | TLOUŠŤKA | ČSN EN ISO 5084 (800844) | mm | 0.64 | TLOUŠŤKA | ČSN EN ISO 5084 (800844) | mm | 0.46
Fabric thickness |  |  |  | Fabric thickness |  |  |  | Fabric thickness
PLOŠNÁ MĚRNÁ HMOTNOST | EN ISO 12127 | g/m2 | 256 | PLOŠNÁ MĚRNÁ HMOTNOST | EN ISO 12127 | g/m2 | 182 | PLOŠNÁ MĚRNÁ HMOTNOST | EN ISO 12127 | g/m2 | 174
Weight |  |  |  | Weight |  |  |  | Weight
SYMBOLY ÚDRŽBY | #VALUE! |  |  | SYMBOLY ÚDRŽBY | #VALUE! |  |  | SYMBOLY ÚDRŽBY | #VALUE!
Laundry symbols |  |  |  | Laundry symbols |  |  |  | Laundry symbols
KÓD VÝROBKU | - |  |  | KÓD VÝROBKU | -
Article - Number |  |  |  | Article - Number
NÁZEV VÝROBKU | VZOREK 19 - WIDO BLK |  |  | NÁZEV VÝROBKU | VZOREK 20 - BROX
Article - name |  |  |  | Article - name
Vzorek |  |  |  | Vzorek
Swatch |  |  |  | Swatch
MATERIÁLOVÉ SLOŽENÍ | 90% polyester, 10% Spandex |  |  | MATERIÁLOVÉ SLOŽENÍ | 90% polyester, 10% Spandex
Composition | 90% polyester, 10% Spandex |  |  | Composition | 90% polyester, 10% Spandex
PLETENINA | zátažná jednolícní hladká |  |  | PLETENINA | zátažná jednolícní hladká
Knitted fabric | plain jersey fabric |  |  | Knitted fabric | plain jersey fabric
TECHNICKÉ ÚDAJE |  |  |  | TECHNICKÉ ÚDAJE
Technical details |  |  |  | Technical details
TLOUŠŤKA | ČSN EN ISO 5084 (800844) | mm | 0.53 | TLOUŠŤKA | ČSN EN ISO 5084 (800844) | mm | 0.48
Fabric thickness |  |  |  | Fabric thickness
PLOŠNÁ MĚRNÁ HMOTNOST | EN ISO 12127 | g/m2 | 198 | PLOŠNÁ MĚRNÁ HMOTNOST | EN ISO 12127 | g/m2 | 190
Weight |  |  |  | Weight
SYMBOLY ÚDRŽBY | #VALUE! |  |  | SYMBOLY ÚDRŽBY | #VALUE!
Laundry symbols |  |  |  | Laundry symbols